## Sheet1
表2：2025年全院被服技术参数
序号 | 材质要求
一 | 技术参数要求一： ▲1、面料成份：棉 33%（±5%），聚酯纤维 67%(±5%)，线密度：经向20tex（±5%），纬向20tex（±5%）；织物密度：经向530根/10cm（±5%），纬向270 根/10cm（±5%），此布料要求重量：155g/㎡（±5%）。 ▲2、技术要求：甲醛含量、 PH值、可分解芳香胺等标准符合GB 18401-2010标准B类要求，断裂强力经向≥294N，断裂强力纬向≥245N,撕破强力经向≥11N,撕破强力纬向≥11N,水洗尺寸变化率经向≥-3.0%，纬向≥-1.0%，耐汗渍、耐干摩擦、耐水、耐氯漂等色牢度为≥3级,无异味。起毛起球≥4级，尺寸稳定，弹性好，缩水率小、耐洗涤。 3、上述判定按GB 18401-2010 B类《国家纺织产品基本安全技术规范》的依据判定。
二 | 技术参数要求二： ▲1、面料成份：棉 19%(±5%)，聚酯纤维 81%(±5%)；线密度：经向25tex（±5%），纬向25tex（±5%）；织物密度：经向440根/10cm（±5%），纬向225根/10cm（±5%），此布料要求重量：180g/㎡（±5%）。 ▲2、技术要求：甲醛含量、PH值、可分解芳香胺等标准符合GB 18401-2010标准B类要求，断裂强力经向≥294N，断裂强力纬向≥245N，撕破强力经向≥11N,撕破强力纬向≥11N，水洗尺寸变化率经向≥-1.0%，纬向≥-1.0%，耐汗渍、耐干摩擦、耐水、耐氯漂等色牢度为 ≥3 级。起毛起球≥4级，无异味，尺寸稳定，弹性好，缩水率小、耐洗涤。 3、上述判定按GB 18401-2010 B类《国家纺织产品基本安全技术规范》的依据判定。
三 | 技术参数要求三： ▲1、斜纹经纬线卡面料，100%纯棉，线密度：经向15tex(±5%)，纬向14tex(±5%)；织物密度：经向550根/10cm（±5%），纬向270根/10cm（±5%）；此布料要求重量：125g/㎡（±5%）。 ▲2、技术要求：甲醛含量、PH 值、可分解芳香胺等符合GB 18401-2010标准B类要求，断裂强力经向≥250N，断裂强力纬向≥200N，撕破强力经向≥7.0N，撕破强力纬向≥6.7N，水洗尺寸变化率经向≥-5.5%，纬向≥-2.0%，耐汗渍、耐干摩擦、耐水、耐氯漂等色牢度≥3级，起毛起球≥3级，无异味，不产生静电，手感柔软，细腻。 3、上述判定按GB 18401-2010 B类《国家纺织产品基本安全技术规范》的依据判定。 4、以上所有参数需提供面料的检测报告，有检测纺织品能力范围的第三方检测机构出具的2024年1月1日之后检测报告复印件并加盖投标供应商公章。
四 | 技术参数要求四： ▲1、斜纹经纬线卡面料，100%纯棉，线密度：经向25tex（±5%），纬向25tex（±5%）； 织物密度：经向450 根/10cm（±5%），纬向220根/10cm（±5%）；此布料要求重量：180g/㎡（±5%）。 ▲2、技术要求：甲醛含量、PH 值、可分解芳香胺等符合GB 18401-2010标准B类要求，断裂强力经向≥350N，断裂强力纬向≥250N，撕破强力经向≥13N，撕破强力纬向≥11N，水洗尺寸变化率经向≥-3.0%，纬向≥-3.0%，耐汗渍、耐干摩擦、耐水、耐氯漂等色牢度≥3级，起毛起球≥4级，无异味，不产生静电，手感柔软，细腻。 3、上述判定按GB 18401-2010 B类《国家纺织产品基本安全技术规范》的依据判定。